## Herat
Annex A.1 - Lot 3 Technical Specification Sheet for Herat province
ITB reference number: ITB-AFG-AFC-0012 - Supply and Delivery of Construction Materials -re-advertised
Lot # 3.1 Supply and Delivery of Construction items for Guzara district- All villages
DRC to Fill |  |  |  |  | Bidder to Fill
S/N | Item and Description | Discription in Local Lanaguage | Unit | Estimated Quantity | Offered Specs by Supplier(s) Including Country of origin | Quantity offered
1 | Supply and Delivery of Stone • Type: Mountain (not plain or sea stone) • Mark: 400 • Weight: 5-40 kilograms • Dimensions: Relatively regular dimensions suitable for stone masonry • Side View: More than 60% must be side view stone • Special Weight: Not less than 2.5 tons/m³ • Water Absorption: More than 5% after 24 hours under water • Size: Between 25-50 cm • Contamination: Free from soil and mud All stone must be measuring in wall , After completion of 100 M3 stone masonry works in the infrastructure site | سنگ کوهی یعنی سنگ دشتی ودریایی نباشد ُ مارک آن از ۴۰۰ کم نباشد ُ وزن سنگ ها باید ۵- ۴۰ کیلو گرام باشد ُ دارای ابعاد نسبتا منظم باشد یعنی سنگ رخدار و بالاتر از ۶۰ فیصد نماداشته باشد که در نمای دیوار استنادی کارشود ُ سنگ های روی زمین نباشد ُ درز نداشته باشد ُ وزن مخصوص سنگ ها باید از ۲.۵ تن فی متر مکعب کم نباشد ُ ودر ۲۴ ساعت تحت آب بیش از ۵ فیصد آب جذب نکند ُ اندازه سنگ ها بین (۲۵-۵۰) سانتی متر باشد ُ سنگ ها با خاک و گل آلوده نباشد. حجم سنگ نظر به کار انجام شده محاسبه می شود بعدد ا ز ۱۰۰ متر کعب کار در ساحه ساختمانی. | m³ | 1300
2 | Supply and Delivery of Washed and Crushed Sand (Almond Owl) • Size: 10 mm to 20 mm • Contamination: Free from soil, logs, stumps, roots, and rubbish. | جغل شسته و کرش شده از ریگ ریشن بشمول جغل بادامی (۱۰ میل متر الی ۲۰ میلی متر) عاری از هر نوع خاک ریشه و زباله باشد . | m³ | 120
3 | Supply and Delivery of Washed and Crushed Sand (Pea Owl) • Size: 5 mm to 12 mm • Contamination: Free from soil, logs, stumps, roots, and rubbish. | جغل شسته و کرش شده از ریگ ریشن بشمول جغل نخودی (۵ میل متر الی۱۲ میلی متر) عاری از هر نوع خاک ریشه و زباله باشد . | m³ | 100
4 | Supply and Delivery of Washed Sand(Rig) • Size: 0.075-4.76 mm • Contamination: Free from soil, logs, stumps, roots, and rubbish. • Finer Materials: Below N200 should not exceed 5%. | ریگ ماسه شسته و کرش شده(۰.۰۷۵-۴.۷۶ملی متر) که ریگ سرخ نباشد عاری از هر نوع خاک ریشه و زباله باشد .مقدار خاک که از غربال نمبر ۲۰۰ میگذرد نباید بیشتر از ۵ فیصد باشد | m³ | 500
5 | Supply and Delivery of Cement • Expiry: At least 3 months • Type: Powder equivalent to Gharb Asia Cement • Weight: 50 kg bags | سمنت که تاریخ ان دارایی حد اقل سه ماه مدار اعتبار بوده و پودر باشد کیفیت آن معادل غرب آسیا باشد ‍‍‍‍‍‍ ُ تاریخ آن نگذشته باشد، کلوله نباشد ُ خریطه های ۵۰ کیلویی | Bag | 4000
6 | Supply and Delivery of Mild Steel Vertical Gate for Water Level Control • Specifications: Gate leaf area up to 1-2 sq.m, diameter of lifting handle 40-55 cm, skin plate 4 mm thickness, spindle diameter 40 mm, channels 1250.6, including necessary nuts, bolts, and connections. • Finish: Three coats of enamel paint (one coat of red-oxide and two coats of enamel). | دروازه عمودی فولادی . تهیه/ساخت و نصب درب عمودی فولادی ( دارای سطح برگ دروازه 1 تا 2 متر مربع و قطر دسته بالابر 40 تا 55 سانتی متر، ضحامت صفحه 4میلی، قطر راد 40 میلیمتر، پروفیل چنل 12*5*0.6 سانتیمتر، همراه تمام نت و بولت مورد نیاز ، بیرینگ پلت و اتصالات و جوش) شامل سه لایه رنگ لعاب (یک لایه) اکسید قرمز + دو لایه رنگ لعاب)، کار و مواد کامل از هر نظر با هم مونتاژ قاب، مکانیزم بالابر، آب بندی لاستیکی و غیره مطابق نقشه و مشخصات باشد و اندازه ان نظر به ضرورت ساحه خواسته میشود و دو لایه آخری رنگ هم باید ضد زنگ باشد. مساحت درخواست شده بر اساس مساحت سطح برگ دروازه آهنی که آب بلاک می شود خواهد بود اما سپلایر باید تمام مصارف تجهیزات و لوازم که در بالا ذکر شده و در نقشه می باشد را در کوتیشن لحاظ کند. | m2 | 20
7 | Supply and Delivery of Gypsum • Quality: Equal to Khorasan gypsum • Weight: 40 kg per bag • Form: Powder | گچ که کیفیت معادل گچ خراسان باشد و خریط های ۴۰ کیلو گرم باشد تاریخ دارایی اعتبار بوده و پودر باشد. | Bag(40 kg) | 120
8 | Supply and Delivery of Expanded Polystyrene Sheet • Thickness: 3 cm • Density: 20 kg/m³ | ورق پلی استایرن با ضخامت 3 سانتیمتر، کثافت 20 کیلوگرم به هر مترمکعب | m2 | 150
9 | Supply and Delivery of PVC Water Stopper • Width: 22.5 cm, length of each bundle should be 25 meters • Specifications: Complying with BS 2571: Class 3, minimum thickness 4 mm. | تهیه واتراستاپر پی وی سی کیفیت عالی با عرض 22/5 سانتیمتر (نظر به ضرورت ساحه) و طول هر بندل باید ۲۵ متر باشد ضخامت4میلی متر که بر اساس استاندارد BS 2571: Class 3, Compound Type G4 باشد. | Bundle | 10
10 | Supply and Delivery of Bitumen • Penetration: 60/70 • Softening Point: 90/56 • Flash Point: Minimum 250°C | قیر ۶۰/۷۰ که درجه نرمی آن ۹۰/۵۶ وحد اقل فلش پوینت آن ۲۵۰ باشد | Kg | 500
11 | Supply and Delivery of Base Course Materials • Composition: Mix of clay and crushed gravel • Clay Content: Not more than 15% • Compliance: Must meet ASTM D1241, Type I, Grade B. | مواد بیس کورس با رطوبت کافی مناسب تپک کاری، مخلوط خاک و جغل همراه کرایه انتقال به ساحه مورد نظر. کیفیت مواد باید قبل از انتقال توسط انیجنیر مربوط تایید شود.مقدار خاک موجود نباید بالاتر از ۱۵ فیصد باشد و این مواد باید به اساس این استندرد ا اس تی ام ASTM D1241, Type I, Grade B باشد | m³ | 250
12 | Supply and Delivery of Steel Reinforcement Bars • Grade: 60 with yield strength of 60,000 psi • Sizes: 8mm, 12mm, 14mm, 16mm, 18mm, 20mm, 22mm • Certification: New certificate showing tensile and binding test. | سیخ های گل گرید ۶۰ باشد ( گل ۸ میل ُ ۱۰ میلی ٬ ۱۲ میلی ُ ۱۴ میلی ُ ۱۶ میلی و ۱۸ میلی ۲۰ ملی و ۲۲ میلی متر ) ارایه سرتیفیکت جدید که قوه کششی و خمیدگی گرید ۶۰ را نشان دهد | kg | 3500
13 | Supply and Delivery of Crashed Stones and Boulders for Gabion Basket • Specifications: Clean, natural, hard, and durable with a minimum density of 2650 kg/m³. • Size: Nominal size of 100-220 mm. • Compliance: Must satisfy AS 2758.4 – Aggregate for Gabion baskets and wire mattresses. | تامین، حمل و نقل سنگ های شکسته و سنگ های مناسب پر کردن بسکت های گابیون به محل کار مختلف . سنگ ها و تخته سنگ ها باید برای استفاده برای سبد گابیون مناسب باشند. | m3 | 600
14 | Supply and Delivery of Soft Black Annealed Tie Wire for Rebars • Diameter: 1.5 mm | سیم ملایم آنیل شده 1.5 میلی برای بستن سیخ گل ها | kg | 200
15 | Supply and Delivery of Damp Proof Powder • Equivalent to Turkish quality. | پودر ضد رطوبت ترکی یا معادل آن با کیفیت عالی ( برای پلستر کاری و کانکریت ریزی) | kg | 100
16 | Supply and Delivery of Concrete Antifreeze Admixture • Form: Liquid, safe, and chloride-free for protecting concrete from frost, equal to Progel-10. | افزودنی ضد یخ بتن باید ایمن و بدون کلرید به صورت مایع باشد افزودنی ضد یخ بتن که برای محافظت از بتن در برابر یخ زدگی در دمای پایین با خاصیت پخت سریع برابر با Progel -10 استفاده می شود. | lit | 200
Lot # 3.2 Injil-All villages
S/N | Item and Description | Discription in Local Lanaguage | Unit | Estimated Quantity | Offered Specs by Supplier(s) Including Country of origin | Quantity offered
1 | Supply and Delivery of Stone • Type: Mountain (not plain or sea stone) • Mark: 400 • Weight: 5-40 kilograms • Dimensions: Relatively regular dimensions suitable for stone masonry • Side View: More than 60% must be side view stone • Special Weight: Not less than 2.5 tons/m³ • Water Absorption: More than 5% after 24 hours under water • Size: Between 25-50 cm • Contamination: Free from soil and mud All stone must be measuring in wall , After completion of 100 M3 stone masonry works in the infrastructure site | سنگ کوهی یعنی سنگ دشتی ودریایی نباشد ُ مارک آن از ۴۰۰ کم نباشد ُ وزن سنگ ها باید ۵- ۴۰ کیلو گرام باشد ُ دارای ابعاد نسبتا منظم باشد یعنی سنگ رخدار و بالاتر از ۶۰ فیصد نماداشته باشد که در نمای دیوار استنادی کارشود ُ سنگ های روی زمین نباشد ُ درز نداشته باشد ُ وزن مخصوص سنگ ها باید از ۲.۵ تن فی متر مکعب کم نباشد ُ ودر ۲۴ ساعت تحت آب بیش از ۵ فیصد آب جذب نکند ُ اندازه سنگ ها بین (۲۵-۵۰) سانتی متر باشد ُ سنگ ها با خاک و گل آلوده نباشد. حجم سنگ نظر به کار انجام شده محاسبه می شود بعدد ا ز ۱۰۰ متر کعب کار در ساحه ساختمانی. | m³ | 620
2 | Supply and Delivery of Washed and Crushed Sand (Almond Owl) • Size: 10 mm to 20 mm • Contamination: Free from soil, logs, stumps, roots, and rubbish. | جغل شسته و کرش شده از ریگ ریشن بشمول جغل بادامی (۱۰ میل متر الی ۲۰ میلی متر) عاری از هر نوع خاک ریشه و زباله باشد . | m³ | 50
3 | Supply and Delivery of Washed and Crushed Sand (Pea Owl) • Size: 5 mm to 12 mm • Contamination: Free from soil, logs, stumps, roots, and rubbish. | جغل شسته و کرش شده از ریگ ریشن بشمول جغل نخودی (۵ میل متر الی۱۲ میلی متر) عاری از هر نوع خاک ریشه و زباله باشد . | m³ | 50
4 | Supply and Delivery of Washed Sand(Rig) • Size: 0.075-4.76 mm • Contamination: Free from soil, logs, stumps, roots, and rubbish. • Finer Materials: Below N200 should not exceed 5%. | ریگ ماسه شسته و کرش شده(۰.۰۷۵-۴.۷۶ملی متر) که ریگ سرخ نباشد عاری از هر نوع خاک ریشه و زباله باشد .مقدار خاک که از غربال نمبر ۲۰۰ میگذرد نباید بیشتر از ۵ فیصد باشد | m³ | 245
5 | Supply and Delivery of Cement • Expiry: At least 3 months • Type: Powder equivalent to Gharb Asia Cement • Weight: 50 kg bags | سمنت که تاریخ ان دارایی حد اقل سه ماه مدار اعتبار بوده و پودر باشد کیفیت آن معادل غرب آسیا باشد ‍‍‍‍‍‍ ُ تاریخ آن نگذشته باشد، کلوله نباشد ُ خریطه های ۵۰ کیلویی | Bag | 1800
6 | Supply and Delivery of Mild Steel Vertical Gate for Water Level Control • Specifications: Gate leaf area up to 1-2 sq.m, diameter of lifting handle 40-55 cm, skin plate 4 mm thickness, spindle diameter 40 mm, channels 1250.6, including necessary nuts, bolts, and connections. • Finish: Three coats of enamel paint (one coat of red-oxide and two coats of enamel). | دروازه عمودی فولادی . تهیه/ساخت و نصب درب عمودی فولادی ( دارای سطح برگ دروازه 1 تا 2 متر مربع و قطر دسته بالابر 40 تا 55 سانتی متر، ضحامت صفحه 4میلی، قطر راد 40 میلیمتر، پروفیل چنل 12*5*0.6 سانتیمتر، همراه تمام نت و بولت مورد نیاز ، بیرینگ پلت و اتصالات و جوش) شامل سه لایه رنگ لعاب (یک لایه) اکسید قرمز + دو لایه رنگ لعاب)، کار و مواد کامل از هر نظر با هم مونتاژ قاب، مکانیزم بالابر، آب بندی لاستیکی و غیره مطابق نقشه و مشخصات باشد و اندازه ان نظر به ضرورت ساحه خواسته میشود و دو لایه آخری رنگ هم باید ضد زنگ باشد. مساحت درخواست شده بر اساس مساحت سطح برگ دروازه آهنی که آب بلاک می شود خواهد بود اما سپلایر باید تمام مصارف تجهیزات و لوازم که در بالا ذکر شده و در نقشه می باشد را در کوتیشن لحاظ کند. | m2 | 20
7 | Supply and Delivery of Gypsum • Quality: Equal to Khorasan gypsum • Weight: 40 kg per bag • Form: Powder | گچ که کیفیت معادل گچ خراسان باشد و خریط های ۴۰ کیلو گرم باشد تاریخ دارایی اعتبار بوده و پودر باشد. | Bag(40 kg) | 50
8 | Supply and Delivery of Expanded Polystyrene Sheet • Thickness: 3 cm • Density: 20 kg/m³ | ورق پلی استایرن با ضخامت 3 سانتیمتر، کثافت 20 کیلوگرم به هر مترمکعب | m2 | 150
9 | Supply and Delivery of PVC Water Stopper • Width: 22.5 cm, length of each bundle should be 25 meters • Specifications: Complying with BS 2571: Class 3, minimum thickness 4 mm. | تهیه واتراستاپر پی وی سی کیفیت عالی با عرض 22/5 سانتیمتر (نظر به ضرورت ساحه) و طول هر بندل باید ۲۵ متر باشد ضخامت4میلی متر که بر اساس استاندارد BS 2571: Class 3, Compound Type G4 باشد. | Bundle | 10
10 | Supply and Delivery of Bitumen • Penetration: 60/70 • Softening Point: 90/56 • Flash Point: Minimum 250°C | قیر ۶۰/۷۰ که درجه نرمی آن ۹۰/۵۶ وحد اقل فلش پوینت آن ۲۵۰ باشد | Kg | 300
11 | Supply and Delivery of Base Course Materials • Composition: Mix of clay and crushed gravel • Clay Content: Not more than 15% • Compliance: Must meet ASTM D1241, Type I, Grade B. | مواد بیس کورس با رطوبت کافی مناسب تپک کاری، مخلوط خاک و جغل همراه کرایه انتقال به ساحه مورد نظر. کیفیت مواد باید قبل از انتقال توسط انیجنیر مربوط تایید شود.مقدار خاک موجود نباید بالاتر از ۱۵ فیصد باشد و این مواد باید به اساس این استندرد ا اس تی ام ASTM D1241, Type I, Grade B باشد | m³ | 100
12 | Supply and Delivery of Steel Reinforcement Bars • Grade: 60 with yield strength of 60,000 psi • Sizes: 8mm, 12mm, 14mm, 16mm, 18mm, 20mm, 22mm • Certification: New certificate showing tensile and binding test. | سیخ های گل گرید ۶۰ باشد ( گل ۸ میل ُ ۱۰ میلی ٬ ۱۲ میلی ُ ۱۴ میلی ُ ۱۶ میلی و ۱۸ میلی ۲۰ ملی و ۲۲ میلی متر ) ارایه سرتیفیکت جدید که قوه کششی و خمیدگی گرید ۶۰ را نشان دهد | kg | 2000
13 | Supply and Delivery of Crashed Stones and Boulders for Gabion Basket • Specifications: Clean, natural, hard, and durable with a minimum density of 2650 kg/m³. • Size: Nominal size of 100-220 mm. • Compliance: Must satisfy AS 2758.4 – Aggregate for Gabion baskets and wire mattresses. | تامین، حمل و نقل سنگ های شکسته و سنگ های مناسب پر کردن بسکت های گابیون به محل کار مختلف . سنگ ها و تخته سنگ ها باید برای استفاده برای سبد گابیون مناسب باشند. | m3 | 100
14 | Supply and Delivery of Soft Black Annealed Tie Wire for Rebars • Diameter: 1.5 mm | سیم ملایم آنیل شده 1.5 میلی برای بستن سیخ گل ها | kg | 50
15 | Supply and Delivery of Damp Proof Powder • Equivalent to Turkish quality. | پودر ضد رطوبت ترکی یا معادل آن با کیفیت عالی ( برای پلستر کاری و کانکریت ریزی) | kg | 30
16 | Supply and Delivery of Concrete Antifreeze Admixture • Form: Liquid, safe, and chloride-free for protecting concrete from frost, equal to Progel-10. | افزودنی ضد یخ بتن باید ایمن و بدون کلرید به صورت مایع باشد افزودنی ضد یخ بتن که برای محافظت از بتن در برابر یخ زدگی در دمای پایین با خاصیت پخت سریع برابر با Progel -10 استفاده می شود. | lit | 200
Lot # 3.3 Pashton Zarghon district- All villages
S/N | Item and Description | Discription in Local Lanaguage | Unit | Estimated Quantity | Offered Specs by Supplier(s) Including Country of origin | Quantity offered
1 | Supply and Delivery of Stone • Type: Mountain (not plain or sea stone) • Mark: 400 • Weight: 5-40 kilograms • Dimensions: Relatively regular dimensions suitable for stone masonry • Side View: More than 60% must be side view stone • Special Weight: Not less than 2.5 tons/m³ • Water Absorption: More than 5% after 24 hours under water • Size: Between 25-50 cm • Contamination: Free from soil and mud All stone must be measuring in wall , After completion of 100 M3 stone masonry works in the infrastructure site | سنگ کوهی یعنی سنگ دشتی ودریایی نباشد ُ مارک آن از ۴۰۰ کم نباشد ُ وزن سنگ ها باید ۵- ۴۰ کیلو گرام باشد ُ دارای ابعاد نسبتا منظم باشد یعنی سنگ رخدار و بالاتر از ۶۰ فیصد نماداشته باشد که در نمای دیوار استنادی کارشود ُ سنگ های روی زمین نباشد ُ درز نداشته باشد ُ وزن مخصوص سنگ ها باید از ۲.۵ تن فی متر مکعب کم نباشد ُ ودر ۲۴ ساعت تحت آب بیش از ۵ فیصد آب جذب نکند ُ اندازه سنگ ها بین (۲۵-۵۰) سانتی متر باشد ُ سنگ ها با خاک و گل آلوده نباشد. حجم سنگ نظر به کار انجام شده محاسبه می شود بعدد ا ز ۱۰۰ متر کعب کار در ساحه ساختمانی. | m³ | 150
2 | Supply and Delivery of Washed and Crushed Sand (Almond Owl) • Size: 10 mm to 20 mm • Contamination: Free from soil, logs, stumps, roots, and rubbish. | جغل شسته و کرش شده از ریگ ریشن بشمول جغل بادامی (۱۰ میل متر الی ۲۰ میلی متر) عاری از هر نوع خاک ریشه و زباله باشد . | m³ | 20
3 | Supply and Delivery of Washed and Crushed Sand (Pea Owl) • Size: 5 mm to 12 mm • Contamination: Free from soil, logs, stumps, roots, and rubbish. | جغل شسته و کرش شده از ریگ ریشن بشمول جغل نخودی (۵ میل متر الی۱۲ میلی متر) عاری از هر نوع خاک ریشه و زباله باشد . | m³ | 30
4 | Supply and Delivery of Washed Sand(Rig) • Size: 0.075-4.76 mm • Contamination: Free from soil, logs, stumps, roots, and rubbish. • Finer Materials: Below N200 should not exceed 5%. | ریگ ماسه شسته و کرش شده(۰.۰۷۵-۴.۷۶ملی متر) که ریگ سرخ نباشد عاری از هر نوع خاک ریشه و زباله باشد .مقدار خاک که از غربال نمبر ۲۰۰ میگذرد نباید بیشتر از ۵ فیصد باشد | m³ | 130
5 | Supply and Delivery of Cement • Expiry: At least 3 months • Type: Powder equivalent to Gharb Asia Cement • Weight: 50 kg bags | سمنت که تاریخ ان دارایی حد اقل سه ماه مدار اعتبار بوده و پودر باشد کیفیت آن معادل غرب آسیا باشد ‍‍‍‍‍‍ ُ تاریخ آن نگذشته باشد، کلوله نباشد ُ خریطه های ۵۰ کیلویی | Bag | 700
6 | Supply and Delivery of Mild Steel Vertical Gate for Water Level Control • Specifications: Gate leaf area up to 1-2 sq.m, diameter of lifting handle 40-55 cm, skin plate 4 mm thickness, spindle diameter 40 mm, channels 1250.6, including necessary nuts, bolts, and connections. • Finish: Three coats of enamel paint (one coat of red-oxide and two coats of enamel). | دروازه عمودی فولادی . تهیه/ساخت و نصب درب عمودی فولادی ( دارای سطح برگ دروازه 1 تا 2 متر مربع و قطر دسته بالابر 40 تا 55 سانتی متر، ضحامت صفحه 4میلی، قطر راد 40 میلیمتر، پروفیل چنل 12*5*0.6 سانتیمتر، همراه تمام نت و بولت مورد نیاز ، بیرینگ پلت و اتصالات و جوش) شامل سه لایه رنگ لعاب (یک لایه) اکسید قرمز + دو لایه رنگ لعاب)، کار و مواد کامل از هر نظر با هم مونتاژ قاب، مکانیزم بالابر، آب بندی لاستیکی و غیره مطابق نقشه و مشخصات باشد و اندازه ان نظر به ضرورت ساحه خواسته میشود و دو لایه آخری رنگ هم باید ضد زنگ باشد. مساحت درخواست شده بر اساس مساحت سطح برگ دروازه آهنی که آب بلاک می شود خواهد بود اما سپلایر باید تمام مصارف تجهیزات و لوازم که در بالا ذکر شده و در نقشه می باشد را در کوتیشن لحاظ کند. | m2 | 20
7 | Supply and Delivery of Gypsum • Quality: Equal to Khorasan gypsum • Weight: 40 kg per bag • Form: Powder | گچ که کیفیت معادل گچ خراسان باشد و خریط های ۴۰ کیلو گرم باشد تاریخ دارایی اعتبار بوده و پودر باشد. | Bag(40 kg) | 100
8 | Supply and Delivery of Expanded Polystyrene Sheet • Thickness: 3 cm • Density: 20 kg/m³ | ورق پلی استایرن با ضخامت 3 سانتیمتر، کثافت 20 کیلوگرم به هر مترمکعب | m2 | 48
9 | Supply and Delivery of PVC Water Stopper • Width: 22.5 cm, length of each bundle should be 25 meters • Specifications: Complying with BS 2571: Class 3, minimum thickness 4 mm. | تهیه واتراستاپر پی وی سی کیفیت عالی با عرض 22/5 سانتیمتر (نظر به ضرورت ساحه) و طول هر بندل باید ۲۵ متر باشد ضخامت4میلی متر که بر اساس استاندارد BS 2571: Class 3, Compound Type G4 باشد. | Bundle | 5
10 | Supply and Delivery of Bitumen • Penetration: 60/70 • Softening Point: 90/56 • Flash Point: Minimum 250°C | قیر ۶۰/۷۰ که درجه نرمی آن ۹۰/۵۶ وحد اقل فلش پوینت آن ۲۵۰ باشد | Kg | 50
11 | Supply and Delivery of Base Course Materials • Composition: Mix of clay and crushed gravel • Clay Content: Not more than 15% • Compliance: Must meet ASTM D1241, Type I, Grade B. | مواد بیس کورس با رطوبت کافی مناسب تپک کاری، مخلوط خاک و جغل همراه کرایه انتقال به ساحه مورد نظر. کیفیت مواد باید قبل از انتقال توسط انیجنیر مربوط تایید شود.مقدار خاک موجود نباید بالاتر از ۱۵ فیصد باشد و این مواد باید به اساس این استندرد ا اس تی ام ASTM D1241, Type I, Grade B باشد | m³ | 1000
12 | Supply and Delivery of Steel Reinforcement Bars • Grade: 60 with yield strength of 60,000 psi • Sizes: 8mm, 12mm, 14mm, 16mm, 18mm, 20mm, 22mm • Certification: New certificate showing tensile and binding test. | سیخ های گل گرید ۶۰ باشد ( گل ۸ میل ُ ۱۰ میلی ٬ ۱۲ میلی ُ ۱۴ میلی ُ ۱۶ میلی و ۱۸ میلی ۲۰ ملی و ۲۲ میلی متر ) ارایه سرتیفیکت جدید که قوه کششی و خمیدگی گرید ۶۰ را نشان دهد | kg | 300
13 | Supply and Delivery of Crashed Stones and Boulders for Gabion Basket • Specifications: Clean, natural, hard, and durable with a minimum density of 2650 kg/m³. • Size: Nominal size of 100-220 mm. • Compliance: Must satisfy AS 2758.4 – Aggregate for Gabion baskets and wire mattresses. | تامین، حمل و نقل سنگ های شکسته و سنگ های مناسب پر کردن بسکت های گابیون به محل کار مختلف . سنگ ها و تخته سنگ ها باید برای استفاده برای سبد گابیون مناسب باشند. | m3 | 400
14 | Supply and Delivery of Soft Black Annealed Tie Wire for Rebars • Diameter: 1.5 mm | سیم ملایم آنیل شده 1.5 میلی برای بستن سیخ گل ها | kg | 15
15 | Supply and Delivery of Damp Proof Powder • Equivalent to Turkish quality. | پودر ضد رطوبت ترکی یا معادل آن با کیفیت عالی ( برای پلستر کاری و کانکریت ریزی) | kg | 200
16 | Supply and Delivery of Concrete Antifreeze Admixture • Form: Liquid, safe, and chloride-free for protecting concrete from frost, equal to Progel-10. | افزودنی ضد یخ بتن باید ایمن و بدون کلرید به صورت مایع باشد افزودنی ضد یخ بتن که برای محافظت از بتن در برابر یخ زدگی در دمای پایین با خاصیت پخت سریع برابر با Progel -10 استفاده می شود. | lit | 200
DRC to complete |  |  |  |  | Bidder to Fill
Delivery time required (days after PO signature): |  | within 10-15 working days of placing order |  |  | Delivery time offered (days after PO signature):
Delivery Terms required: |  | DDP INCOTERMS 2020 |  | DDP | Delivery Terms offered:
Delivery Destination required: |  | See above locations |  |  | Delivery Destination offered:
Minimum bid validity period required: |  | 90 calendar days |  | 30 | Bid validity period offfered:
Currency of Tender: |  | AFN |  | Ukrainian Hryvnia Гривня | Currency of bid:
Note: Bidders are welcome to qoute for one or multiple lots, however partial lot submission if not acceptable Sample submission is not part of the bid submission. Only technically qualified bidders will be required to submit samples. All submitted samples must strictly adhere to the specifications outlined in the tender documents, including dimensions, materials, and quality standards. Pre-Submission Review: A thorough review of the items will be conducted before sample submission to ensure compliance with all criteria specified in the tender. |  |  |  |  | Company Name:
Signed by a duly authorized company representative:
Title:
Date:
Print Name:
Stamp of company

## Farah Province
Annex A.1 - Lot 3 Technical Specification Sheet for Farah province
ITB reference number: ITB-AFG-AFC-0012 - Supply and Delivery of Construction Materials -Re-Advertised
Lot # 3.4 Supply and Delivery of Construction items for Farah Center , All villages
DRC to Fill |  |  |  |  | Bidder to Fill
S/N | Item and Description | Discription in Local Lanaguage | Unit | Estimated Quantity | Offered Specs by Supplier(s) Including Country of origin | Quantity offered
1 | Supply and Delivery of Stone • Type: Mountain (not plain or sea stone) • Mark: 400 • Weight: 5-40 kilograms • Dimensions: Relatively regular dimensions suitable for stone masonry • Side View: More than 60% must be side view stone • Special Weight: Not less than 2.5 tons/m³ • Water Absorption: More than 5% after 24 hours under water • Size: Between 25-50 cm • Contamination: Free from soil and mud All stone must be measuring in wall , After completion of 100 M3 stone masonry works in the infrastructure site | سنگ کوهی یعنی سنگ دشتی ودریایی نباشد ُ مارک آن از ۴۰۰ کم نباشد ُ وزن سنگ ها باید ۵- ۴۰ کیلو گرام باشد ُ دارای ابعاد نسبتا منظم باشد یعنی سنگ رخدار و بالاتر از ۶۰ فیصد نماداشته باشد که در نمای دیوار استنادی کارشود ُ سنگ های روی زمین نباشد ُ درز نداشته باشد ُ وزن مخصوص سنگ ها باید از ۲.۵ تن فی متر مکعب کم نباشد ُ ودر ۲۴ ساعت تحت آب بیش از ۵ فیصد آب جذب نکند ُ اندازه سنگ ها بین (۲۵-۵۰) سانتی متر باشد ُ سنگ ها با خاک و گل آلوده نباشد. حجم سنگ نظر به کار انجام شده محاسبه می شود بعدد ا ز ۱۰۰ متر کعب کار در ساحه ساختمانی. | m³ | 1427
2 | Supply and Delivery of Washed and Crushed Sand (Almond Owl) • Size: 10 mm to 20 mm • Contamination: Free from soil, logs, stumps, roots, and rubbish. | جغل شسته و کرش شده از ریگ ریشن بشمول جغل بادامی (۱۰ میل متر الی ۲۰ میلی متر) عاری از هر نوع خاک ریشه و زباله باشد . | m³ | 200
3 | Supply and Delivery of Washed and Crushed Sand (Pea Owl) • Size: 5 mm to 12 mm • Contamination: Free from soil, logs, stumps, roots, and rubbish. | جغل شسته و کرش شده از ریگ ریشن بشمول جغل نخودی (۵ میل متر الی۱۲ میلی متر) عاری از هر نوع خاک ریشه و زباله باشد . | m³ | 150
4 | Supply and Delivery of Washed Sand(Rig) • Size: 0.075-4.76 mm • Contamination: Free from soil, logs, stumps, roots, and rubbish. • Finer Materials: Below N200 should not exceed 5%. | ریگ ماسه شسته و کرش شده(۰.۰۷۵-۴.۷۶ملی متر) که ریگ سرخ نباشد عاری از هر نوع خاک ریشه و زباله باشد .مقدار خاک که از غربال نمبر ۲۰۰ میگذرد نباید بیشتر از ۵ فیصد باشد | m³ | 200
5 | Supply and Delivery of Cement • Expiry: At least 3 months • Type: Powder equivalent to Gharb Asia Cement • Weight: 50 kg bags | سمنت که تاریخ ان دارایی حد اقل سه ماه مدار اعتبار بوده و پودر باشد کیفیت آن معادل غرب آسیا باشد ‍‍‍‍‍‍ ُ تاریخ آن نگذشته باشد، کلوله نباشد ُ خریطه های ۵۰ کیلویی | Bag | 750
6 | Supply and Delivery of Mild Steel Vertical Gate for Water Level Control • Specifications: Gate leaf area up to 1-2 sq.m, diameter of lifting handle 40-55 cm, skin plate 4 mm thickness, spindle diameter 40 mm, channels 1250.6, including necessary nuts, bolts, and connections. • Finish: Three coats of enamel paint (one coat of red-oxide and two coats of enamel). | دروازه عمودی فولادی . تهیه/ساخت و نصب درب عمودی فولادی ( دارای سطح برگ دروازه 1 تا 2 متر مربع و قطر دسته بالابر 40 تا 55 سانتی متر، ضحامت صفحه 4میلی، قطر راد 40 میلیمتر، پروفیل چنل 12*5*0.6 سانتیمتر، همراه تمام نت و بولت مورد نیاز ، بیرینگ پلت و اتصالات و جوش) شامل سه لایه رنگ لعاب (یک لایه) اکسید قرمز + دو لایه رنگ لعاب)، کار و مواد کامل از هر نظر با هم مونتاژ قاب، مکانیزم بالابر، آب بندی لاستیکی و غیره مطابق نقشه و مشخصات باشد و اندازه ان نظر به ضرورت ساحه خواسته میشود و دو لایه آخری رنگ هم باید ضد زنگ باشد. مساحت درخواست شده بر اساس مساحت سطح برگ دروازه آهنی که آب بلاک می شود خواهد بود اما سپلایر باید تمام مصارف تجهیزات و لوازم که در بالا ذکر شده و در نقشه می باشد را در کوتیشن لحاظ کند. | m2 | 10
7 | Supply and Delivery of Gypsum • Quality: Equal to Khorasan gypsum • Weight: 40 kg per bag • Form: Powder | گچ که کیفیت معادل گچ خراسان باشد و خریط های ۴۰ کیلو گرم باشد تاریخ دارایی اعتبار بوده و پودر باشد. | Bag(40 kg) | 20
8 | Supply and Delivery of Expanded Polystyrene Sheet • Thickness: 3 cm • Density: 20 kg/m³ | ورق پلی استایرن با ضخامت 3 سانتیمتر، کثافت 20 کیلوگرم به هر مترمکعب | m2 | 10
9 | Supply and Delivery of PVC Water Stopper • Width: 22.5 cm, length of each bundle should be 25 meters • Specifications: Complying with BS 2571: Class 3, minimum thickness 4 mm. | تهیه واتراستاپر پی وی سی کیفیت عالی با عرض 22/5 سانتیمتر (نظر به ضرورت ساحه) و طول هر بندل باید ۲۵ متر باشد ضخامت4میلی متر که بر اساس استاندارد BS 2571: Class 3, Compound Type G4 باشد. | Bundle | 10
10 | Supply and Delivery of Bitumen • Penetration: 60/70 • Softening Point: 90/56 • Flash Point: Minimum 250°C | قیر ۶۰/۷۰ که درجه نرمی آن ۹۰/۵۶ وحد اقل فلش پوینت آن ۲۵۰ باشد | Kg | 50
11 | Supply and Delivery of Base Course Materials • Composition: Mix of clay and crushed gravel • Clay Content: Not more than 15% • Compliance: Must meet ASTM D1241, Type I, Grade B. | مواد بیس کورس با رطوبت کافی مناسب تپک کاری، مخلوط خاک و جغل همراه کرایه انتقال به ساحه مورد نظر. کیفیت مواد باید قبل از انتقال توسط انیجنیر مربوط تایید شود.مقدار خاک موجود نباید بالاتر از ۱۵ فیصد باشد و این مواد باید به اساس این استندرد ا اس تی ام ASTM D1241, Type I, Grade B باشد | m³ | 20
12 | Supply and Delivery of Steel Reinforcement Bars • Grade: 60 with yield strength of 60,000 psi • Sizes: 8mm, 12mm, 14mm, 16mm, 18mm, 20mm, 22mm • Certification: New certificate showing tensile and binding test. | سیخ های گل گرید ۶۰ باشد ( گل ۸ میل ُ ۱۰ میلی ٬ ۱۲ میلی ُ ۱۴ میلی ُ ۱۶ میلی و ۱۸ میلی ۲۰ ملی و ۲۲ میلی متر ) ارایه سرتیفیکت جدید که قوه کششی و خمیدگی گرید ۶۰ را نشان دهد | kg | 250
13 | Supply and Delivery of Crashed Stones and Boulders for Gabion Basket • Specifications: Clean, natural, hard, and durable with a minimum density of 2650 kg/m³. • Size: Nominal size of 100-220 mm. • Compliance: Must satisfy AS 2758.4 – Aggregate for Gabion baskets and wire mattresses. | تامین، حمل و نقل سنگ های شکسته و سنگ های مناسب پر کردن بسکت های گابیون به محل کار مختلف . سنگ ها و تخته سنگ ها باید برای استفاده برای سبد گابیون مناسب باشند. | m3 | 200
14 | Supply and Delivery of Soft Black Annealed Tie Wire for Rebars • Diameter: 1.5 mm | سیم ملایم آنیل شده 1.5 میلی برای بستن سیخ گل ها | kg | 200
15 | Supply and Delivery of Damp Proof Powder • Equivalent to Turkish quality. | پودر ضد رطوبت ترکی یا معادل آن با کیفیت عالی ( برای پلستر کاری و کانکریت ریزی) | kg | 50
16 | Supply and Delivery of Concrete Antifreeze Admixture • Form: Liquid, safe, and chloride-free for protecting concrete from frost, equal to Progel-10. | افزودنی ضد یخ بتن باید ایمن و بدون کلرید به صورت مایع باشد افزودنی ضد یخ بتن که برای محافظت از بتن در برابر یخ زدگی در دمای پایین با خاصیت پخت سریع برابر با Progel -10 استفاده می شود. | lit | 100
Lot # 3.5 Pusht Rod district all villages
S/N | Item and Description | Discription in Local Lanaguage | Unit | Estimated Quantity | Offered Specs by Supplier(s) Including Country of origin | Quantity offered
1 | Supply and Delivery of Stone • Type: Mountain (not plain or sea stone) • Mark: 400 • Weight: 5-40 kilograms • Dimensions: Relatively regular dimensions suitable for stone masonry • Side View: More than 60% must be side view stone • Special Weight: Not less than 2.5 tons/m³ • Water Absorption: More than 5% after 24 hours under water • Size: Between 25-50 cm • Contamination: Free from soil and mud All stone must be measuring in wall , After completion of 100 M3 stone masonry works in the infrastructure site | سنگ کوهی یعنی سنگ دشتی ودریایی نباشد ُ مارک آن از ۴۰۰ کم نباشد ُ وزن سنگ ها باید ۵- ۴۰ کیلو گرام باشد ُ دارای ابعاد نسبتا منظم باشد یعنی سنگ رخدار و بالاتر از ۶۰ فیصد نماداشته باشد که در نمای دیوار استنادی کارشود ُ سنگ های روی زمین نباشد ُ درز نداشته باشد ُ وزن مخصوص سنگ ها باید از ۲.۵ تن فی متر مکعب کم نباشد ُ ودر ۲۴ ساعت تحت آب بیش از ۵ فیصد آب جذب نکند ُ اندازه سنگ ها بین (۲۵-۵۰) سانتی متر باشد ُ سنگ ها با خاک و گل آلوده نباشد. حجم سنگ نظر به کار انجام شده محاسبه می شود بعدد ا ز ۱۰۰ متر کعب کار در ساحه ساختمانی. | m³ | 1300
2 | Supply and Delivery of Washed and Crushed Sand (Almond Owl) • Size: 10 mm to 20 mm • Contamination: Free from soil, logs, stumps, roots, and rubbish. | جغل شسته و کرش شده از ریگ ریشن بشمول جغل بادامی (۱۰ میل متر الی ۲۰ میلی متر) عاری از هر نوع خاک ریشه و زباله باشد . | m³ | 120
3 | Supply and Delivery of Washed and Crushed Sand (Pea Owl) • Size: 5 mm to 12 mm • Contamination: Free from soil, logs, stumps, roots, and rubbish. | جغل شسته و کرش شده از ریگ ریشن بشمول جغل نخودی (۵ میل متر الی۱۲ میلی متر) عاری از هر نوع خاک ریشه و زباله باشد . | m³ | 100
4 | Supply and Delivery of Washed Sand(Rig) • Size: 0.075-4.76 mm • Contamination: Free from soil, logs, stumps, roots, and rubbish. • Finer Materials: Below N200 should not exceed 5%. | ریگ ماسه شسته و کرش شده(۰.۰۷۵-۴.۷۶ملی متر) که ریگ سرخ نباشد عاری از هر نوع خاک ریشه و زباله باشد .مقدار خاک که از غربال نمبر ۲۰۰ میگذرد نباید بیشتر از ۵ فیصد باشد | m³ | 500
5 | Supply and Delivery of Cement • Expiry: At least 3 months • Type: Powder equivalent to Gharb Asia Cement • Weight: 50 kg bags | سمنت که تاریخ ان دارایی حد اقل سه ماه مدار اعتبار بوده و پودر باشد کیفیت آن معادل غرب آسیا باشد ‍‍‍‍‍‍ ُ تاریخ آن نگذشته باشد، کلوله نباشد ُ خریطه های ۵۰ کیلویی | Bag | 4000
6 | Supply and Delivery of Mild Steel Vertical Gate for Water Level Control • Specifications: Gate leaf area up to 1-2 sq.m, diameter of lifting handle 40-55 cm, skin plate 4 mm thickness, spindle diameter 40 mm, channels 1250.6, including necessary nuts, bolts, and connections. • Finish: Three coats of enamel paint (one coat of red-oxide and two coats of enamel). | دروازه عمودی فولادی . تهیه/ساخت و نصب درب عمودی فولادی ( دارای سطح برگ دروازه 1 تا 2 متر مربع و قطر دسته بالابر 40 تا 55 سانتی متر، ضحامت صفحه 4میلی، قطر راد 40 میلیمتر، پروفیل چنل 12*5*0.6 سانتیمتر، همراه تمام نت و بولت مورد نیاز ، بیرینگ پلت و اتصالات و جوش) شامل سه لایه رنگ لعاب (یک لایه) اکسید قرمز + دو لایه رنگ لعاب)، کار و مواد کامل از هر نظر با هم مونتاژ قاب، مکانیزم بالابر، آب بندی لاستیکی و غیره مطابق نقشه و مشخصات باشد و اندازه ان نظر به ضرورت ساحه خواسته میشود و دو لایه آخری رنگ هم باید ضد زنگ باشد. مساحت درخواست شده بر اساس مساحت سطح برگ دروازه آهنی که آب بلاک می شود خواهد بود اما سپلایر باید تمام مصارف تجهیزات و لوازم که در بالا ذکر شده و در نقشه می باشد را در کوتیشن لحاظ کند. | m2 | 20
7 | Supply and Delivery of Gypsum • Quality: Equal to Khorasan gypsum • Weight: 40 kg per bag • Form: Powder | گچ که کیفیت معادل گچ خراسان باشد و خریط های ۴۰ کیلو گرم باشد تاریخ دارایی اعتبار بوده و پودر باشد. | Bag(40 kg) | 120
8 | Supply and Delivery of Expanded Polystyrene Sheet • Thickness: 3 cm • Density: 20 kg/m³ | ورق پلی استایرن با ضخامت 3 سانتیمتر، کثافت 20 کیلوگرم به هر مترمکعب | m2 | 150
9 | Supply and Delivery of PVC Water Stopper • Width: 22.5 cm, length of each bundle should be 25 meters • Specifications: Complying with BS 2571: Class 3, minimum thickness 4 mm. | تهیه واتراستاپر پی وی سی کیفیت عالی با عرض 22/5 سانتیمتر (نظر به ضرورت ساحه) و طول هر بندل باید ۲۵ متر باشد ضخامت4میلی متر که بر اساس استاندارد BS 2571: Class 3, Compound Type G4 باشد. | Bundle | 10
10 | Supply and Delivery of Bitumen • Penetration: 60/70 • Softening Point: 90/56 • Flash Point: Minimum 250°C | قیر ۶۰/۷۰ که درجه نرمی آن ۹۰/۵۶ وحد اقل فلش پوینت آن ۲۵۰ باشد | Kg | 500
11 | Supply and Delivery of Base Course Materials • Composition: Mix of clay and crushed gravel • Clay Content: Not more than 15% • Compliance: Must meet ASTM D1241, Type I, Grade B. | مواد بیس کورس با رطوبت کافی مناسب تپک کاری، مخلوط خاک و جغل همراه کرایه انتقال به ساحه مورد نظر. کیفیت مواد باید قبل از انتقال توسط انیجنیر مربوط تایید شود.مقدار خاک موجود نباید بالاتر از ۱۵ فیصد باشد و این مواد باید به اساس این استندرد ا اس تی ام ASTM D1241, Type I, Grade B باشد | m³ | 250
12 | Supply and Delivery of Steel Reinforcement Bars • Grade: 60 with yield strength of 60,000 psi • Sizes: 8mm, 12mm, 14mm, 16mm, 18mm, 20mm, 22mm • Certification: New certificate showing tensile and binding test. | سیخ های گل گرید ۶۰ باشد ( گل ۸ میل ُ ۱۰ میلی ٬ ۱۲ میلی ُ ۱۴ میلی ُ ۱۶ میلی و ۱۸ میلی ۲۰ ملی و ۲۲ میلی متر ) ارایه سرتیفیکت جدید که قوه کششی و خمیدگی گرید ۶۰ را نشان دهد | kg | 3500
13 | Supply and Delivery of Crashed Stones and Boulders for Gabion Basket • Specifications: Clean, natural, hard, and durable with a minimum density of 2650 kg/m³. • Size: Nominal size of 100-220 mm. • Compliance: Must satisfy AS 2758.4 – Aggregate for Gabion baskets and wire mattresses. | تامین، حمل و نقل سنگ های شکسته و سنگ های مناسب پر کردن بسکت های گابیون به محل کار مختلف . سنگ ها و تخته سنگ ها باید برای استفاده برای سبد گابیون مناسب باشند. | m3 | 600
14 | Supply and Delivery of Soft Black Annealed Tie Wire for Rebars • Diameter: 1.5 mm | سیم ملایم آنیل شده 1.5 میلی برای بستن سیخ گل ها | kg | 200
15 | Supply and Delivery of Damp Proof Powder • Equivalent to Turkish quality. | پودر ضد رطوبت ترکی یا معادل آن با کیفیت عالی ( برای پلستر کاری و کانکریت ریزی) | kg | 100
16 | Supply and Delivery of Concrete Antifreeze Admixture • Form: Liquid, safe, and chloride-free for protecting concrete from frost, equal to Progel-10. | افزودنی ضد یخ بتن باید ایمن و بدون کلرید به صورت مایع باشد افزودنی ضد یخ بتن که برای محافظت از بتن در برابر یخ زدگی در دمای پایین با خاصیت پخت سریع برابر با Progel -10 استفاده می شود. | lit | 200
DRC to complete |  |  |  |  | Bidder to Fill
Delivery time required (days after PO signature): |  | within 10-15 working days of placing order |  |  | Delivery time offered (days after PO signature):
Delivery Terms required: |  | DDP INCOTERMS 2020 |  | DDP | Delivery Terms offered:
Delivery Destination required: |  | See above locations |  |  | Delivery Destination offered:
Minimum bid validity period required: |  | 90 calendar days |  | 30 | Bid validity period offfered:
Currency of Tender: |  | AFN |  | Ukrainian Hryvnia Гривня | Currency of bid:
Note: Bidders are welcome to qoute for one or multiple lots, however partial lot submission if not acceptable Sample submission is not part of the bid submission. Only technically qualified bidders will be required to submit samples. All submitted samples must strictly adhere to the specifications outlined in the tender documents, including dimensions, materials, and quality standards. Pre-Submission Review: A thorough review of the items will be conducted before sample submission to ensure compliance with all criteria specified in the tender. |  |  |  |  | Company Name:
Signed by a duly authorized company representative:
Title:
Date:
Print Name:
Stamp of company

## Badghis
Annex A.1 - Lot 3 Technical Specification Sheet for Badghis province
ITB reference number: ITB-AFG-AFC-0012 - Supply and Delivery of Construction Materials -Re Advertised
Lot # 3.6 Supply and Delivery of Construction items for Abkamari All Villages
DRC to Fill |  |  |  |  | Bidder to Fill
S/N | Item and Description | Discription in Local Lanaguage | Unit | Estimated Quantity | Offered Specs by Supplier(s) Including Country of origin | Quantity offered
1 | Supply and Delivery of Stone • Type: Mountain (not plain or sea stone) • Mark: 400 • Weight: 5-40 kilograms • Dimensions: Relatively regular dimensions suitable for stone masonry • Side View: More than 60% must be side view stone • Special Weight: Not less than 2.5 tons/m³ • Water Absorption: More than 5% after 24 hours under water • Size: Between 25-50 cm • Contamination: Free from soil and mud All stone must be measuring in wall , After completion of 100 M3 stone masonry works in the infrastructure site | سنگ کوهی یعنی سنگ دشتی ودریایی نباشد ُ مارک آن از ۴۰۰ کم نباشد ُ وزن سنگ ها باید ۵- ۴۰ کیلو گرام باشد ُ دارای ابعاد نسبتا منظم باشد یعنی سنگ رخدار و بالاتر از ۶۰ فیصد نماداشته باشد که در نمای دیوار استنادی کارشود ُ سنگ های روی زمین نباشد ُ درز نداشته باشد ُ وزن مخصوص سنگ ها باید از ۲.۵ تن فی متر مکعب کم نباشد ُ ودر ۲۴ ساعت تحت آب بیش از ۵ فیصد آب جذب نکند ُ اندازه سنگ ها بین (۲۵-۵۰) سانتی متر باشد ُ سنگ ها با خاک و گل آلوده نباشد. حجم سنگ نظر به کار انجام شده محاسبه می شود بعدد ا ز ۱۰۰ متر کعب کار در ساحه ساختمانی. | m³ | 1300
2 | Supply and Delivery of Washed and Crushed Sand (Almond Owl) • Size: 10 mm to 20 mm • Contamination: Free from soil, logs, stumps, roots, and rubbish. | جغل شسته و کرش شده از ریگ ریشن بشمول جغل بادامی (۱۰ میل متر الی ۲۰ میلی متر) عاری از هر نوع خاک ریشه و زباله باشد . | m³ | 120
3 | Supply and Delivery of Washed and Crushed Sand (Pea Owl) • Size: 5 mm to 12 mm • Contamination: Free from soil, logs, stumps, roots, and rubbish. | جغل شسته و کرش شده از ریگ ریشن بشمول جغل نخودی (۵ میل متر الی۱۲ میلی متر) عاری از هر نوع خاک ریشه و زباله باشد . | m³ | 100
4 | Supply and Delivery of Washed Sand(Rig) • Size: 0.075-4.76 mm • Contamination: Free from soil, logs, stumps, roots, and rubbish. • Finer Materials: Below N200 should not exceed 5%. | ریگ ماسه شسته و کرش شده(۰.۰۷۵-۴.۷۶ملی متر) که ریگ سرخ نباشد عاری از هر نوع خاک ریشه و زباله باشد .مقدار خاک که از غربال نمبر ۲۰۰ میگذرد نباید بیشتر از ۵ فیصد باشد | m³ | 500
5 | Supply and Delivery of Cement • Expiry: At least 3 months • Type: Powder equivalent to Gharb Asia Cement • Weight: 50 kg bags | سمنت که تاریخ ان دارایی حد اقل سه ماه مدار اعتبار بوده و پودر باشد کیفیت آن معادل غرب آسیا باشد ‍‍‍‍‍‍ ُ تاریخ آن نگذشته باشد، کلوله نباشد ُ خریطه های ۵۰ کیلویی | Bag | 4000
6 | Supply and Delivery of Mild Steel Vertical Gate for Water Level Control • Specifications: Gate leaf area up to 1-2 sq.m, diameter of lifting handle 40-55 cm, skin plate 4 mm thickness, spindle diameter 40 mm, channels 1250.6, including necessary nuts, bolts, and connections. • Finish: Three coats of enamel paint (one coat of red-oxide and two coats of enamel). | دروازه عمودی فولادی . تهیه/ساخت و نصب درب عمودی فولادی ( دارای سطح برگ دروازه 1 تا 2 متر مربع و قطر دسته بالابر 40 تا 55 سانتی متر، ضحامت صفحه 4میلی، قطر راد 40 میلیمتر، پروفیل چنل 12*5*0.6 سانتیمتر، همراه تمام نت و بولت مورد نیاز ، بیرینگ پلت و اتصالات و جوش) شامل سه لایه رنگ لعاب (یک لایه) اکسید قرمز + دو لایه رنگ لعاب)، کار و مواد کامل از هر نظر با هم مونتاژ قاب، مکانیزم بالابر، آب بندی لاستیکی و غیره مطابق نقشه و مشخصات باشد و اندازه ان نظر به ضرورت ساحه خواسته میشود و دو لایه آخری رنگ هم باید ضد زنگ باشد. مساحت درخواست شده بر اساس مساحت سطح برگ دروازه آهنی که آب بلاک می شود خواهد بود اما سپلایر باید تمام مصارف تجهیزات و لوازم که در بالا ذکر شده و در نقشه می باشد را در کوتیشن لحاظ کند. | m2 | 20
7 | Supply and Delivery of Gypsum • Quality: Equal to Khorasan gypsum • Weight: 40 kg per bag • Form: Powder | گچ که کیفیت معادل گچ خراسان باشد و خریط های ۴۰ کیلو گرم باشد تاریخ دارایی اعتبار بوده و پودر باشد. | Bag(40 kg) | 120
8 | Supply and Delivery of Expanded Polystyrene Sheet • Thickness: 3 cm • Density: 20 kg/m³ | ورق پلی استایرن با ضخامت 3 سانتیمتر، کثافت 20 کیلوگرم به هر مترمکعب | m2 | 150
9 | Supply and Delivery of PVC Water Stopper • Width: 22.5 cm, length of each bundle should be 25 meters • Specifications: Complying with BS 2571: Class 3, minimum thickness 4 mm. | تهیه واتراستاپر پی وی سی کیفیت عالی با عرض 22/5 سانتیمتر (نظر به ضرورت ساحه) و طول هر بندل باید ۲۵ متر باشد ضخامت4میلی متر که بر اساس استاندارد BS 2571: Class 3, Compound Type G4 باشد. | Bundle | 10
10 | Supply and Delivery of Bitumen • Penetration: 60/70 • Softening Point: 90/56 • Flash Point: Minimum 250°C | قیر ۶۰/۷۰ که درجه نرمی آن ۹۰/۵۶ وحد اقل فلش پوینت آن ۲۵۰ باشد | Kg | 500
11 | Supply and Delivery of Base Course Materials • Composition: Mix of clay and crushed gravel • Clay Content: Not more than 15% • Compliance: Must meet ASTM D1241, Type I, Grade B. | مواد بیس کورس با رطوبت کافی مناسب تپک کاری، مخلوط خاک و جغل همراه کرایه انتقال به ساحه مورد نظر. کیفیت مواد باید قبل از انتقال توسط انیجنیر مربوط تایید شود.مقدار خاک موجود نباید بالاتر از ۱۵ فیصد باشد و این مواد باید به اساس این استندرد ا اس تی ام ASTM D1241, Type I, Grade B باشد | m³ | 250
12 | Supply and Delivery of Steel Reinforcement Bars • Grade: 60 with yield strength of 60,000 psi • Sizes: 8mm, 12mm, 14mm, 16mm, 18mm, 20mm, 22mm • Certification: New certificate showing tensile and binding test. | سیخ های گل گرید ۶۰ باشد ( گل ۸ میل ُ ۱۰ میلی ٬ ۱۲ میلی ُ ۱۴ میلی ُ ۱۶ میلی و ۱۸ میلی ۲۰ ملی و ۲۲ میلی متر ) ارایه سرتیفیکت جدید که قوه کششی و خمیدگی گرید ۶۰ را نشان دهد | kg | 3500
13 | Supply and Delivery of Soft Black Annealed Tie Wire for Rebars • Diameter: 1.5 mm | سیم ملایم آنیل شده 1.5 میلی برای بستن سیخ گل ها | kg | 200
14 | Supply and Delivery of Damp Proof Powder • Equivalent to Turkish quality. | پودر ضد رطوبت ترکی یا معادل آن با کیفیت عالی ( برای پلستر کاری و کانکریت ریزی) | kg | 100
15 | Supply and Delivery of Concrete Antifreeze Admixture • Form: Liquid, safe, and chloride-free for protecting concrete from frost, equal to Progel-10. | افزودنی ضد یخ بتن باید ایمن و بدون کلرید به صورت مایع باشد افزودنی ضد یخ بتن که برای محافظت از بتن در برابر یخ زدگی در دمای پایین با خاصیت پخت سریع برابر با Progel -10 استفاده می شود. | lit | 200
Lot # 3.7 Qala E Naw All Villages
S/N | Item and Description | Discription in Local Lanaguage | Unit | Estimated Quantity | Offered Specs by Supplier(s) Including Country of origin | Quantity offered
1 | Supply and Delivery of Stone • Type: Mountain (not plain or sea stone) • Mark: 400 • Weight: 5-40 kilograms • Dimensions: Relatively regular dimensions suitable for stone masonry • Side View: More than 60% must be side view stone • Special Weight: Not less than 2.5 tons/m³ • Water Absorption: More than 5% after 24 hours under water • Size: Between 25-50 cm • Contamination: Free from soil and mud All stone must be measuring in wall , After completion of 100 M3 stone masonry works in the infrastructure site | سنگ کوهی یعنی سنگ دشتی ودریایی نباشد ُ مارک آن از ۴۰۰ کم نباشد ُ وزن سنگ ها باید ۵- ۴۰ کیلو گرام باشد ُ دارای ابعاد نسبتا منظم باشد یعنی سنگ رخدار و بالاتر از ۶۰ فیصد نماداشته باشد که در نمای دیوار استنادی کارشود ُ سنگ های روی زمین نباشد ُ درز نداشته باشد ُ وزن مخصوص سنگ ها باید از ۲.۵ تن فی متر مکعب کم نباشد ُ ودر ۲۴ ساعت تحت آب بیش از ۵ فیصد آب جذب نکند ُ اندازه سنگ ها بین (۲۵-۵۰) سانتی متر باشد ُ سنگ ها با خاک و گل آلوده نباشد. حجم سنگ نظر به کار انجام شده محاسبه می شود بعدد ا ز ۱۰۰ متر کعب کار در ساحه ساختمانی. | m³ | 1300
2 | Supply and Delivery of Washed and Crushed Sand (Almond Owl) • Size: 10 mm to 20 mm • Contamination: Free from soil, logs, stumps, roots, and rubbish. | جغل شسته و کرش شده از ریگ ریشن بشمول جغل بادامی (۱۰ میل متر الی ۲۰ میلی متر) عاری از هر نوع خاک ریشه و زباله باشد . | m³ | 120
3 | Supply and Delivery of Washed and Crushed Sand (Pea Owl) • Size: 5 mm to 12 mm • Contamination: Free from soil, logs, stumps, roots, and rubbish. | جغل شسته و کرش شده از ریگ ریشن بشمول جغل نخودی (۵ میل متر الی۱۲ میلی متر) عاری از هر نوع خاک ریشه و زباله باشد . | m³ | 100
4 | Supply and Delivery of Washed Sand(Rig) • Size: 0.075-4.76 mm • Contamination: Free from soil, logs, stumps, roots, and rubbish. • Finer Materials: Below N200 should not exceed 5%. | ریگ ماسه شسته و کرش شده(۰.۰۷۵-۴.۷۶ملی متر) که ریگ سرخ نباشد عاری از هر نوع خاک ریشه و زباله باشد .مقدار خاک که از غربال نمبر ۲۰۰ میگذرد نباید بیشتر از ۵ فیصد باشد | m³ | 500
5 | Supply and Delivery of Cement • Expiry: At least 3 months • Type: Powder equivalent to Gharb Asia Cement • Weight: 50 kg bags | سمنت که تاریخ ان دارایی حد اقل سه ماه مدار اعتبار بوده و پودر باشد کیفیت آن معادل غرب آسیا باشد ‍‍‍‍‍‍ ُ تاریخ آن نگذشته باشد، کلوله نباشد ُ خریطه های ۵۰ کیلویی | Bag | 4000
6 | Supply and Delivery of Mild Steel Vertical Gate for Water Level Control • Specifications: Gate leaf area up to 1-2 sq.m, diameter of lifting handle 40-55 cm, skin plate 4 mm thickness, spindle diameter 40 mm, channels 1250.6, including necessary nuts, bolts, and connections. • Finish: Three coats of enamel paint (one coat of red-oxide and two coats of enamel). | دروازه عمودی فولادی . تهیه/ساخت و نصب درب عمودی فولادی ( دارای سطح برگ دروازه 1 تا 2 متر مربع و قطر دسته بالابر 40 تا 55 سانتی متر، ضحامت صفحه 4میلی، قطر راد 40 میلیمتر، پروفیل چنل 12*5*0.6 سانتیمتر، همراه تمام نت و بولت مورد نیاز ، بیرینگ پلت و اتصالات و جوش) شامل سه لایه رنگ لعاب (یک لایه) اکسید قرمز + دو لایه رنگ لعاب)، کار و مواد کامل از هر نظر با هم مونتاژ قاب، مکانیزم بالابر، آب بندی لاستیکی و غیره مطابق نقشه و مشخصات باشد و اندازه ان نظر به ضرورت ساحه خواسته میشود و دو لایه آخری رنگ هم باید ضد زنگ باشد. مساحت درخواست شده بر اساس مساحت سطح برگ دروازه آهنی که آب بلاک می شود خواهد بود اما سپلایر باید تمام مصارف تجهیزات و لوازم که در بالا ذکر شده و در نقشه می باشد را در کوتیشن لحاظ کند. | m2 | 20
7 | Supply and Delivery of Gypsum • Quality: Equal to Khorasan gypsum • Weight: 40 kg per bag • Form: Powder | گچ که کیفیت معادل گچ خراسان باشد و خریط های ۴۰ کیلو گرم باشد تاریخ دارایی اعتبار بوده و پودر باشد. | Bag(40 kg) | 120
8 | Supply and Delivery of Expanded Polystyrene Sheet • Thickness: 3 cm • Density: 20 kg/m³ | ورق پلی استایرن با ضخامت 3 سانتیمتر، کثافت 20 کیلوگرم به هر مترمکعب | m2 | 150
9 | Supply and Delivery of PVC Water Stopper • Width: 22.5 cm, length of each bundle should be 25 meters • Specifications: Complying with BS 2571: Class 3, minimum thickness 4 mm. | تهیه واتراستاپر پی وی سی کیفیت عالی با عرض 22/5 سانتیمتر (نظر به ضرورت ساحه) و طول هر بندل باید ۲۵ متر باشد ضخامت4میلی متر که بر اساس استاندارد BS 2571: Class 3, Compound Type G4 باشد. | Bundle | 10
10 | Supply and Delivery of Bitumen • Penetration: 60/70 • Softening Point: 90/56 • Flash Point: Minimum 250°C | قیر ۶۰/۷۰ که درجه نرمی آن ۹۰/۵۶ وحد اقل فلش پوینت آن ۲۵۰ باشد | Kg | 500
11 | Supply and Delivery of Base Course Materials • Composition: Mix of clay and crushed gravel • Clay Content: Not more than 15% • Compliance: Must meet ASTM D1241, Type I, Grade B. | مواد بیس کورس با رطوبت کافی مناسب تپک کاری، مخلوط خاک و جغل همراه کرایه انتقال به ساحه مورد نظر. کیفیت مواد باید قبل از انتقال توسط انیجنیر مربوط تایید شود.مقدار خاک موجود نباید بالاتر از ۱۵ فیصد باشد و این مواد باید به اساس این استندرد ا اس تی ام ASTM D1241, Type I, Grade B باشد | m³ | 250
12 | Supply and Delivery of Steel Reinforcement Bars • Grade: 60 with yield strength of 60,000 psi • Sizes: 8mm, 12mm, 14mm, 16mm, 18mm, 20mm, 22mm • Certification: New certificate showing tensile and binding test. | سیخ های گل گرید ۶۰ باشد ( گل ۸ میل ُ ۱۰ میلی ٬ ۱۲ میلی ُ ۱۴ میلی ُ ۱۶ میلی و ۱۸ میلی ۲۰ ملی و ۲۲ میلی متر ) ارایه سرتیفیکت جدید که قوه کششی و خمیدگی گرید ۶۰ را نشان دهد | kg | 3500
13 | Supply and Delivery of Crashed Stones and Boulders for Gabion Basket • Specifications: Clean, natural, hard, and durable with a minimum density of 2650 kg/m³. • Size: Nominal size of 100-220 mm. • Compliance: Must satisfy AS 2758.4 – Aggregate for Gabion baskets and wire mattresses. | تامین، حمل و نقل سنگ های شکسته و سنگ های مناسب پر کردن بسکت های گابیون به محل کار مختلف . سنگ ها و تخته سنگ ها باید برای استفاده برای سبد گابیون مناسب باشند. | m3 | 600
14 | Supply and Delivery of Soft Black Annealed Tie Wire for Rebars • Diameter: 1.5 mm | سیم ملایم آنیل شده 1.5 میلی برای بستن سیخ گل ها | kg | 200
15 | Supply and Delivery of Damp Proof Powder • Equivalent to Turkish quality. | پودر ضد رطوبت ترکی یا معادل آن با کیفیت عالی ( برای پلستر کاری و کانکریت ریزی) | kg | 100
16 | Supply and Delivery of Concrete Antifreeze Admixture • Form: Liquid, safe, and chloride-free for protecting concrete from frost, equal to Progel-10. | افزودنی ضد یخ بتن باید ایمن و بدون کلرید به صورت مایع باشد افزودنی ضد یخ بتن که برای محافظت از بتن در برابر یخ زدگی در دمای پایین با خاصیت پخت سریع برابر با Progel -10 استفاده می شود. | lit | 200
Lot # 3.8 Qadis All Villages
S/N | Item and Description | Discription in Local Lanaguage | Unit | Estimated Quantity | Offered Specs by Supplier(s) Including Country of origin | Quantity offered
1 | Supply and Delivery of Stone • Type: Mountain (not plain or sea stone) • Mark: 400 • Weight: 5-40 kilograms • Dimensions: Relatively regular dimensions suitable for stone masonry • Side View: More than 60% must be side view stone • Special Weight: Not less than 2.5 tons/m³ • Water Absorption: More than 5% after 24 hours under water • Size: Between 25-50 cm • Contamination: Free from soil and mud All stone must be measuring in wall , After completion of 100 M3 stone masonry works in the infrastructure site | سنگ کوهی یعنی سنگ دشتی ودریایی نباشد ُ مارک آن از ۴۰۰ کم نباشد ُ وزن سنگ ها باید ۵- ۴۰ کیلو گرام باشد ُ دارای ابعاد نسبتا منظم باشد یعنی سنگ رخدار و بالاتر از ۶۰ فیصد نماداشته باشد که در نمای دیوار استنادی کارشود ُ سنگ های روی زمین نباشد ُ درز نداشته باشد ُ وزن مخصوص سنگ ها باید از ۲.۵ تن فی متر مکعب کم نباشد ُ ودر ۲۴ ساعت تحت آب بیش از ۵ فیصد آب جذب نکند ُ اندازه سنگ ها بین (۲۵-۵۰) سانتی متر باشد ُ سنگ ها با خاک و گل آلوده نباشد. حجم سنگ نظر به کار انجام شده محاسبه می شود بعدد ا ز ۱۰۰ متر کعب کار در ساحه ساختمانی. | m³ | 1300
2 | Supply and Delivery of Washed and Crushed Sand (Almond Owl) • Size: 10 mm to 20 mm • Contamination: Free from soil, logs, stumps, roots, and rubbish. | جغل شسته و کرش شده از ریگ ریشن بشمول جغل بادامی (۱۰ میل متر الی ۲۰ میلی متر) عاری از هر نوع خاک ریشه و زباله باشد . | m³ | 120
3 | Supply and Delivery of Washed and Crushed Sand (Pea Owl) • Size: 5 mm to 12 mm • Contamination: Free from soil, logs, stumps, roots, and rubbish. | جغل شسته و کرش شده از ریگ ریشن بشمول جغل نخودی (۵ میل متر الی۱۲ میلی متر) عاری از هر نوع خاک ریشه و زباله باشد . | m³ | 100
4 | Supply and Delivery of Washed Sand(Rig) • Size: 0.075-4.76 mm • Contamination: Free from soil, logs, stumps, roots, and rubbish. • Finer Materials: Below N200 should not exceed 5%. | ریگ ماسه شسته و کرش شده(۰.۰۷۵-۴.۷۶ملی متر) که ریگ سرخ نباشد عاری از هر نوع خاک ریشه و زباله باشد .مقدار خاک که از غربال نمبر ۲۰۰ میگذرد نباید بیشتر از ۵ فیصد باشد | m³ | 500
5 | Supply and Delivery of Cement • Expiry: At least 3 months • Type: Powder equivalent to Gharb Asia Cement • Weight: 50 kg bags | سمنت که تاریخ ان دارایی حد اقل سه ماه مدار اعتبار بوده و پودر باشد کیفیت آن معادل غرب آسیا باشد ‍‍‍‍‍‍ ُ تاریخ آن نگذشته باشد، کلوله نباشد ُ خریطه های ۵۰ کیلویی | Bag | 4000
6 | Supply and Delivery of Mild Steel Vertical Gate for Water Level Control • Specifications: Gate leaf area up to 1-2 sq.m, diameter of lifting handle 40-55 cm, skin plate 4 mm thickness, spindle diameter 40 mm, channels 1250.6, including necessary nuts, bolts, and connections. • Finish: Three coats of enamel paint (one coat of red-oxide and two coats of enamel). | دروازه عمودی فولادی . تهیه/ساخت و نصب درب عمودی فولادی ( دارای سطح برگ دروازه 1 تا 2 متر مربع و قطر دسته بالابر 40 تا 55 سانتی متر، ضحامت صفحه 4میلی، قطر راد 40 میلیمتر، پروفیل چنل 12*5*0.6 سانتیمتر، همراه تمام نت و بولت مورد نیاز ، بیرینگ پلت و اتصالات و جوش) شامل سه لایه رنگ لعاب (یک لایه) اکسید قرمز + دو لایه رنگ لعاب)، کار و مواد کامل از هر نظر با هم مونتاژ قاب، مکانیزم بالابر، آب بندی لاستیکی و غیره مطابق نقشه و مشخصات باشد و اندازه ان نظر به ضرورت ساحه خواسته میشود و دو لایه آخری رنگ هم باید ضد زنگ باشد. مساحت درخواست شده بر اساس مساحت سطح برگ دروازه آهنی که آب بلاک می شود خواهد بود اما سپلایر باید تمام مصارف تجهیزات و لوازم که در بالا ذکر شده و در نقشه می باشد را در کوتیشن لحاظ کند. | m2 | 20
7 | Supply and Delivery of Gypsum • Quality: Equal to Khorasan gypsum • Weight: 40 kg per bag • Form: Powder | گچ که کیفیت معادل گچ خراسان باشد و خریط های ۴۰ کیلو گرم باشد تاریخ دارایی اعتبار بوده و پودر باشد. | Bag(40 kg) | 120
8 | Supply and Delivery of Expanded Polystyrene Sheet • Thickness: 3 cm • Density: 20 kg/m³ | ورق پلی استایرن با ضخامت 3 سانتیمتر، کثافت 20 کیلوگرم به هر مترمکعب | m2 | 150
9 | Supply and Delivery of PVC Water Stopper • Width: 22.5 cm, length of each bundle should be 25 meters • Specifications: Complying with BS 2571: Class 3, minimum thickness 4 mm. | تهیه واتراستاپر پی وی سی کیفیت عالی با عرض 22/5 سانتیمتر (نظر به ضرورت ساحه) و طول هر بندل باید ۲۵ متر باشد ضخامت4میلی متر که بر اساس استاندارد BS 2571: Class 3, Compound Type G4 باشد. | Bundle | 10
10 | Supply and Delivery of Bitumen • Penetration: 60/70 • Softening Point: 90/56 • Flash Point: Minimum 250°C | قیر ۶۰/۷۰ که درجه نرمی آن ۹۰/۵۶ وحد اقل فلش پوینت آن ۲۵۰ باشد | Kg | 500
11 | Supply and Delivery of Base Course Materials • Composition: Mix of clay and crushed gravel • Clay Content: Not more than 15% • Compliance: Must meet ASTM D1241, Type I, Grade B. | مواد بیس کورس با رطوبت کافی مناسب تپک کاری، مخلوط خاک و جغل همراه کرایه انتقال به ساحه مورد نظر. کیفیت مواد باید قبل از انتقال توسط انیجنیر مربوط تایید شود.مقدار خاک موجود نباید بالاتر از ۱۵ فیصد باشد و این مواد باید به اساس این استندرد ا اس تی ام ASTM D1241, Type I, Grade B باشد | m³ | 250
12 | Supply and Delivery of Steel Reinforcement Bars • Grade: 60 with yield strength of 60,000 psi • Sizes: 8mm, 12mm, 14mm, 16mm, 18mm, 20mm, 22mm • Certification: New certificate showing tensile and binding test. | سیخ های گل گرید ۶۰ باشد ( گل ۸ میل ُ ۱۰ میلی ٬ ۱۲ میلی ُ ۱۴ میلی ُ ۱۶ میلی و ۱۸ میلی ۲۰ ملی و ۲۲ میلی متر ) ارایه سرتیفیکت جدید که قوه کششی و خمیدگی گرید ۶۰ را نشان دهد | kg | 3500
13 | Supply and Delivery of Crashed Stones and Boulders for Gabion Basket • Specifications: Clean, natural, hard, and durable with a minimum density of 2650 kg/m³. • Size: Nominal size of 100-220 mm. • Compliance: Must satisfy AS 2758.4 – Aggregate for Gabion baskets and wire mattresses. | تامین، حمل و نقل سنگ های شکسته و سنگ های مناسب پر کردن بسکت های گابیون به محل کار مختلف . سنگ ها و تخته سنگ ها باید برای استفاده برای سبد گابیون مناسب باشند. | m3 | 600
14 | Supply and Delivery of Soft Black Annealed Tie Wire for Rebars • Diameter: 1.5 mm | سیم ملایم آنیل شده 1.5 میلی برای بستن سیخ گل ها | kg | 200
15 | Supply and Delivery of Damp Proof Powder • Equivalent to Turkish quality. | پودر ضد رطوبت ترکی یا معادل آن با کیفیت عالی ( برای پلستر کاری و کانکریت ریزی) | kg | 100
16 | Supply and Delivery of Concrete Antifreeze Admixture • Form: Liquid, safe, and chloride-free for protecting concrete from frost, equal to Progel-10. | افزودنی ضد یخ بتن باید ایمن و بدون کلرید به صورت مایع باشد افزودنی ضد یخ بتن که برای محافظت از بتن در برابر یخ زدگی در دمای پایین با خاصیت پخت سریع برابر با Progel -10 استفاده می شود. | lit | 200
DRC to complete |  |  |  |  | Bidder to Fill
Delivery time required (days after PO signature): |  | within 10-15 working days of placing order |  |  | Delivery time offered (days after PO signature):
Delivery Terms required: |  | DDP INCOTERMS 2020 |  | DDP | Delivery Terms offered:
Delivery Destination required: |  | See above locations |  |  | Delivery Destination offered:
Minimum bid validity period required: |  | 90 calendar days |  | 30 | Bid validity period offfered:
Currency of Tender: |  | AFN |  | Ukrainian Hryvnia Гривня | Currency of bid:
Note: Bidders are welcome to qoute for one or multiple lots, however partial lot submission if not acceptable Sample submission is not part of the bid submission. Only technically qualified bidders will be required to submit samples. All submitted samples must strictly adhere to the specifications outlined in the tender documents, including dimensions, materials, and quality standards. Pre-Submission Review: A thorough review of the items will be conducted before sample submission to ensure compliance with all criteria specified in the tender. |  |  |  |  | Company Name:
Signed by a duly authorized company representative:
Title:
Date:
Print Name:
Stamp of company

## Detailed- BOQ (hidden)
Detailed estimation
Title | No. | Norm/ unit | A* | Item | Quantity | Unit | Unit cost | Total cost | Remarks
|  |  | Norm |  |  |  | Afs | Afs
A1 | 1 |  |  | Stone work with Mortar (M250) 1:5 | 7200 | m3 | 1174.5825 | 8456994
| 2.01 | 1 |  | Stone including transportation and measured in the wall | 7200 | m3 | 910 | 6552000
| 2.02 | 0.3885 |  | river Sandy Gravel (nakhoti) including transportation | 2797.2 | m3 | 645 | 1804194
| 2.03 | 87.5 |  | Cement | 12600 | bag | 8 | 100800
| 2.04 | 0.8 |  | Skilled labour on site | 5760 | md | 0 | 0 |  | 221.5385
| 2.05 | 1.5 |  | Unskilled labour on site | 10800 | md | 0 | 0 |  |  | 720 | 7200
the stone will be crushed not rive or round shape, the mortar sand is well washed and the water is clean | [10 empty] | 660
A2 | 2 |  |  | PCC (M,250) | 620 | m3 | 2622.4 | 1625888 |  |  | 12000
| 3.01 | 1.1 |  | Sandy gravel | 682 | m3 | 645 | 439890
| 3.02 | 280 |  | Cement | 3472 | bag | 8 | 27776
| 3.03 | 0.65 |  | Skilled labour on site | 403 | md | 849 | 342147
| 3.04 | 3.25 |  | Unskilled labour on site | 2015 | md | 405 | 816075
Under the PCC a layer of sand is necessary, the cement is fresh, mixer should be used for placing concrete, at least 10 days curing
At least 1.5 cm will be the thickness of plastering, the sand is clean and the cement is fresh, the proportion of mortar should be considered, at least 10 days curing
A3 | 3 |  |  | Pointing with Mortar (M400) 1:3 | 12000 | m2 | 15.475 | 185700
| 4.01 | 0.023 |  | fine Sane inclo\uding transportation | 276 | m3 | 645 | 178020
| 4.02 | 4 |  | Cement | 960 | bag | 8 | 7680
| 4.03 | 0.17 |  | Skilled labour on site | 2040 | md | 0 | 0
| 4.04 | 0.05 |  | Unskilled labour on site | 600 | md | 0 | 0
the pointing is plane pointing, the proportion of 1:3 should be considered
Project total cost (A1+A2+A3) | [7 empty] | 10268582 | 131648.5
Summary
|  |  |  | Cement | Bag |  |  | 17032
|  |  |  | River sandy gravel | Cum |  |  | 3479.2
|  |  |  | Fine sand | Cum |  |  | 276
|  |  |  | Stone | Cum |  |  | 7200

## Sheet1 (hidden)
Stone massonry | 5000
| stone | 1 | 5000
| cement | 1.3 | 6500
| gravel | 0.456 | 2280
PCC | 120 |  |  | 0.1064 | 0.4256 | 0.44688
| gravel | 1.37 | 164.4 | 0.2171429 | 1.302857 | 1.368
| cement | 6 | 720 | 6.514286